## PR
|  |  | SURFACE PREPARATION AND PAINTING REPORT (YÜZEY HAZIRLIĞI VE BOYA RAPORU) | [10 empty] | Report No (Rapor No) |  |  |  |  | GV-PR-01502
[14 empty] | Date (Tarih) |  |  |  |  | 14.4.2020
[14 empty] | Spool No (Parça No) |  |  | BD1070A-LL-57-650001BA002-S2 (F.No: V02921) Rev.1A
Project Name (Proje Adı) |  |  |  | PISA Project Piping (1BD1070A)
Specification (Şartname) |  |  |  | GMT.PRS.10.14
Paint Class (Boya Sınıfı) |  |  |  | G2 |  |  |  |  | Required Surface Quality (Gerekli Yüzey Kal.) | [8 empty] | SA 2 1/2 (TS EN ISO 8501-1)
Ambient Temp. (Ortam Sıcaklığı) °C | [5 empty] | Surface Temp. (Yüzey Sıc.) °C | [5 empty] | Rel. Humidity (Bağıl Nem) % | [5 empty] | Dew Point (Çiğ. Noktası)
10,1 °C |  |  |  | OK |  | 10,4 °C |  |  |  | OK |  | 64,6 % |  |  |  | OK |  | 6,7 |  |  | OK
Surface cleaned from slag and welding chips. All necessary quality inspections has been completed. (Yüzey çapak ve curuftan arındırılmış ve tüm gerekli kalite kontrol işlemleri tamamlanmıştır. ) | [20 empty] | Yes(Evet)
Surface Preparation (Yüzey Hazırlığı) | [8 empty] | Inner Surface (İç Yüzey) | [6 empty] | Outer Surface (Dış Yüzey)
Process Applied (Uygulanan Yöntem) | [8 empty] | - | [6 empty] | Sand Blasting (Kumlama)
Surface Quality (Yüzey Kalitesi) | [8 empty] | - | [6 empty] | SA 2 1/2
Process Materials (Kullanılan Karışım) | [8 empty] | - | [6 empty] | %75 Grit(G25)+%25 Bilya(S460)
Inspection Before Paint (Boya Öncesi Kontrol) | [20 empty] | Yes(Evet)
1 | Is the surface cleaned from grease and dirt? (Yüzey yağ ve kirden arındırılmış mı?)
2 | Is the surface cleaned from dust after sandblasting? (Kumlamadan kalan tozlar temizlenmiş mi?)
3 | Are the Paint labels checked? (Kullanılacak boya etiketleri kontrol edildi mi?)
4 | Are the painting equipments clean? (Kullanılacak ekipmanlar temiz mi?)
5 | Are there any precaution taken for the surfaces will be welded later and connection surfaces? (Sonradan kaynayacak yerlerin ve bağlantı yüzeylerinin boyanmaması için önlem alındı mı?)
Paint Application and Evaluation (Boya Uygulaması ve Değerlendirilmesi)
Surface (Yüzey) |  |  | Shop Primer (Ön Astar) |  |  |  |  | First Coat (1.Kat) |  |  |  |  | Intermediate Coat (2.Kat) |  |  |  |  | Top Coat (Son Kat)
Inner Surface (İç Yüzey) | Measures (µm) (Ölçümler) |  | M\S | S1 | S2 | S3 | AV | M\S | S1 | S2 | S3 | AV | M\S | S1 | S2 | S3 | AV | M\S | S1 | S2 | S3 | AV
|  |  | M1 |  |  |  |  | M1 |  |  |  |  | M1 |  |  |  |  | M1
|  |  | M2 |  |  |  |  | M2 |  |  |  |  | M2 |  |  |  |  | M2
|  |  | M3 |  |  |  |  | M3 |  |  |  |  | M3 |  |  |  |  | M3
|  |  | Average (Ortalama) |  |  |  |  | Average (Ortalama) |  |  |  |  | Average (Ortalama) |  |  |  |  | Average (Ortalama)
| Color (Renk) |  | Required (İstenen) |  |  |  | - | Required (İstenen) |  |  |  | - | Required (İstenen) |  |  |  | - | Required (İstenen) |  |  |  | -
| - |  | Result (Sonuç) |  |  |  | - | Result (Sonuç) |  |  |  | - | Result (Sonuç) |  |  |  | - | Result (Sonuç) |  |  |  | -
| Paint Type (Boya Tipi) |  | - |  |  |  |  | - |  |  |  |  | - |  |  |  |  | -
Batch No (Kazan No) |  |  | - |  |  |  |  | - |  |  |  |  | - |  |  |  |  | -
Outer Surface (Dış Yüzey) | Measures (µm) (Ölçümler) |  | M\S | S1 | S2 | S3 | AV | M\S | S1 | S2 | S3 | AV | M\S | S1 | S2 | S3 | AV | M\S | S1 | S2 | S3 | AV
|  |  | M1 |  |  |  |  | M1 | 89 | 91 | 83 |  | M1 |  |  |  |  | M1
|  |  | M2 |  |  |  |  | M2 | 87 | 92 | 84 |  | M2 |  |  |  |  | M2
|  |  | M3 |  |  |  |  | M3 | 88 | 87 | 87 |  | M3 |  |  |  |  | M3
|  |  | Average (Ortalama) |  |  |  | - | Average (Ortalama) |  |  |  |  | Average (Ortalama) |  |  |  |  | Average (Ortalama)
| Color (Renk) |  | Required (İstenen) |  |  |  | - | Required (İstenen) |  |  |  | 80 | Required (İstenen) |  |  |  | - | Required (İstenen) |  |  |  | -
| Grey |  | Result (Sonuç) |  |  |  | - | Result (Sonuç) |  |  |  | OK | Result (Sonuç) |  |  |  | - | Result (Sonuç) |  |  |  | -
| Paint Type (Boya Tipi) | [6 empty] | Resist 78
Batch No (Kazan No) | [7 empty] | IB47958863/IB03003037
Equipments Used (Kullanılan Ekipmanlar)
No | Name (Adı) | [7 empty] | Calib. Rec. No (Kayıt No) |  |  |  |  | Trade Mark (Markası) |  |  |  |  | Type (Modeli)
1 | Kalınlık Ölçer (Thick. Gauge) | [7 empty] | 105806 |  |  |  |  | OMKA |  |  |  |  | 456
2 | Nem-Sıcaklık Ölçer (Humidity-Temp. Gauge) | [7 empty] | 130531 |  |  |  |  | ELCOMETER |  |  |  |  | G319
|  | Notes (Notlar) | [11 empty] | OK | Accept. (Kabul) |  |  | M | Measurement (Ölçüm)
[14 empty] | S | Section (Kısım) |  |  | AV | Average (Ortalama)
Inspected By (İnceleyen) | [6 empty] | Approved By (Onaylayan) | [7 empty] | Reviewed By (Kontrol Eden)